## Sheet1
변수 | 변수 설명 | 변수 역할 | 변수 형태 | 분석O,X | 분석사유 및 분석제외사유
PLATE_NO | Plate Number | ID | 범주형 | X | 제품 고유 번호와는 무관
ROLLING_DATE | 작업시각 | 제외 | 연속형 | X | 작업 시작 시간과는 무관
SCALE | Scale불량 | 목표변수 | 범주형 | O | 목표변수
SPEC | 제품 규격 | 설명변수 | 범주형 | X | 특별한 규칙 없음
STEEL_KIND | 강종 | 설명변수 | 범주형 | O | C0강종의 불량 비율 높음
PT_THK | plate 두께 | 설명변수 | 연속형 | O | 두께가 작을수록 불량 많음
PT_WDTH | plate 폭 | 설명변수 | 연속형 | O | 폭이 2000~2500까지 불량률 증가
PT_LTH | plate 길이 | 설명변수 | 연속형 | O | 30000~45000 사이에서 불량률 높음
PT_WGT | plate 중량 | 설명변수 | 연속형 | O | 특별한 규칙 없음
FUR_NO | 가열로 호기 | 설명변수 | 범주형 | O | 특별한 규칙 없음
FUR_NO_ROW | 가열로 작업 순번 | 설명변수 | 연속형 | O | 특별한 규칙 없음
FUR_HZ_TEMP | 가열로 가열대 온도 | 설명변수 | 연속형 | O | 1160도 근처에서 불량률 높고 1200도 이상에서 모두 불량
FUR_HZ_TIME | 가열로 가열대 시간 | 설명변수 | 연속형 | O | 특정구간에서 불량률 높음
FUR_SZ_TEMP | 가열로 균열대 온도 | 설명변수 | 연속형 | O | 1150~60 구간에서 불량률 높고, 1175도 이상에서 모두 불량
FUR_SZ_TIME | 가열로 균열대 시간 | 설명변수 | 연속형 | O | 특정구간에서 불량률 높음
FUR_TIME | 가열로 시간 | 설명변수 | 연속형 | O | 특정구간에서 불량률 높음
FUR_EXTEMP | 추출 온도 | 설명변수 | 연속형 | X | fur_sz_temp와 상관관계있음
ROLLING_TEMP_T5 | 압연 온도 | 설명변수 | 연속형 | O | 특정온도 이상에서만 발생(유력)
HSB | HBS 적용 | 설명변수 | 범주형 | O | 미적용제품의 경우 모두 불량(유력)
ROLLING_DESCALING | 압연 중 descaling 횟수 | 설명변수 | 연속형 | O | 특별한 규칙 없음
WORK_GR | 작업조 | 설명변수 | 범주형 | O | 2조의 불량률이 낮은편